## 工作表1
成分名稱 | 氧化物組成 | 類別 | 百分比 | 分子量（g/mol） | 類型 | 常見用途
氧化矽 | SiO2 | RO2 | 100 | 60.08 | 酸性氧化物 | 玻璃質
氧化鋁 | Al2O3 | R2O3 | 100 | 101.96 | 中間氧化物 | 黏稠劑
氧化鈣 | CaO | RO | 100 | 56.08 | 鹼土氧化物 | 助熔劑
氧化鈉 | Na2O | RO | 100 | 61.98 | 鹼金屬氧化物 | 助熔劑
氧化鉀 | K2O | RO | 100 | 94.2 | 鹼金屬氧化物 | 助熔劑
氧化鉛 | PbO | RO | 100 | 223.2 | 鹼土氧化物 | 助熔劑
氧化鈷 | CoO | RO | 100 | 74.93 | 變價氧化物 | 深藍～鈷藍
氧化銅 | CuO | RO | 100 | 63.55 | 變價氧化物 | 綠／青綠（氧化）、紅（還原）
氧化錳 | MnO | RO | 100 | 86.94 | 變價氧化物 | 棕紫～深褐～黑褐
氧化鋅 | ZnO | RO | 100 | 81.38 | 鹼土氧化物 | 助熔劑
A200長石 | Na2O | RO | 15 | 61.98 | 鹼金屬氧化物 | 助熔劑
A200長石 | K2O | RO | 10 | 94.2 | 鹼金屬氧化物 | 助熔劑
A200長石 | Al2O3 | R2O3 | 20 | 101.96 | 中間氧化物 | 黏稠劑
A200長石 | SiO2 | RO2 | 55 | 60.08 | 酸性氧化物 | 玻璃質
日化長石 | Na2O | RO | 14.5 | 61.98 | 鹼金屬氧化物 | 助熔劑
日化長石 | K2O | RO | 9 | 94.2 | 鹼金屬氧化物 | 助熔劑
日化長石 | Al2O3 | R2O3 | 19.5 | 101.96 | 中間氧化物 | 黏稠劑
日化長石 | SiO2 | RO2 | 57 | 60.08 | 酸性氧化物 | 玻璃質
石英 | SiO2 | RO2 | 100 | 60.08 | 酸性氧化物 | 玻璃質
白雲石（鈣） | CaO | RO | 27 | 56.08 | 鹼土氧化物 | 助熔劑
白雲石（鈣） | MgO | RO | 27 | 40.3 | 鹼土氧化物 | 助熔劑
白雲石（鈣） | CO2 | 其他 | 46 | 44.01 | 揮發性氧化物 | 助熔劑
白雲石（鎂） | CaO | RO | 27 | 56.08 | 鹼土氧化物 | 助熔劑
白雲石（鎂） | MgO | RO | 27 | 40.3 | 鹼土氧化物 | 助熔劑
白雲石（鎂） | CO2 | 其他 | 46 | 44.01 | 揮發性氧化物 | 助熔劑
矽酸鋯（鋯砂） | ZrO2 | RO2 | 35 | 123.22 | 酸性氧化物 | 黏稠劑
矽酸鋯（鋯砂） | SiO2 | RO2 | 65 | 60.08 | 酸性氧化物 | 玻璃質
氟石（氟化鈣） | CaO | RO | 100 | 56.08 | 鹼土氧化物 | 助熔劑
釜戶長石 | Na2O | RO | 15 | 61.98 | 鹼金屬氧化物 | 助熔劑
釜戶長石 | K2O | RO | 10 | 94.2 | 鹼金屬氧化物 | 助熔劑
釜戶長石 | Al2O3 | R2O3 | 20 | 101.96 | 中間氧化物 | 黏稠劑
釜戶長石 | SiO2 | RO2 | 55 | 60.08 | 酸性氧化物 | 玻璃質
氧化鈦 | TiO2 | RO2 | 100 | 79.9 | 酸性氧化物 | 黏稠劑
氧化鉛（密陀僧） | PbO | RO | 100 | 223.2 | 鹼土氧化物 | 助熔劑
氧化鋅 | ZnO | RO | 100 | 81.38 | 鹼土氧化物 | 助熔劑
氧化錫 | SnO2 | RO2 | 100 | 118.71 | 酸性氧化物 | 黏稠劑
高嶺土 | Al2O3 | R2O3 | 33 | 101.96 | 中間氧化物 | 黏稠劑
高嶺土 | SiO2 | RO2 | 33 | 60.08 | 酸性氧化物 | 玻璃質
高嶺土 | H2O | 其他 | 34 | 18.02 | 揮發性氧化物 | 黏稠劑
陶土 | Al2O3 | R2O3 | 33 | 101.96 | 中間氧化物 | 黏稠劑
陶土 | SiO2 | RO2 | 33 | 60.08 | 酸性氧化物 | 玻璃質
陶土 | Fe2O3 | R2O3 | 34 | 159.69 | 變價氧化物 | 黃褐～紅褐～深棕
瓷土 | Al2O3 | R2O3 | 33 | 101.96 | 中間氧化物 | 黏稠劑
瓷土 | SiO2 | RO2 | 33 | 60.08 | 酸性氧化物 | 玻璃質
瓷土 | Fe2O3 | R2O3 | 34 | 159.69 | 變價氧化物 | 黃褐～紅褐～深棕
硅石 | SiO2 | RO2 | 100 | 60.08 | 酸性氧化物 | 玻璃質
滑石 | MgO | RO | 33 | 40.3 | 鹼土氧化物 | 助熔劑
滑石 | SiO2 | RO2 | 33 | 60.08 | 酸性氧化物 | 玻璃質
滑石 | H2O | 其他 | 34 | 18.02 | 揮發性氧化物 | 黏稠劑
硼酸鈣（硬硼酸鈣石） | CaO | RO | 50 | 56.08 | 鹼土氧化物 | 助熔劑
硼酸鈣（硬硼酸鈣石） | B2O3 | R2O3 | 50 | 69.62 | 中間氧化物 | 助熔劑
碳酸鈣（重質） | CaO | RO | 50 | 56.08 | 鹼土氧化物 | 助熔劑
碳酸鈣（重質） | CO2 | 其他 | 50 | 44.01 | 揮發性氧化物 | 助熔劑
碳酸鈣（輕質） | CaO | RO | 50 | 56.08 | 鹼土氧化物 | 助熔劑
碳酸鈣（輕質） | CO2 | 其他 | 50 | 44.01 | 揮發性氧化物 | 助熔劑
碳酸鋰 | Li2O | RO | 50 | 29.88 | 鹼金屬氧化物 | 助熔劑
碳酸鋰 | CO2 | 其他 | 50 | 44.01 | 揮發性氧化物 | 助熔劑
碳酸鋇 | BaO | RO | 50 | 153.33 | 鹼土氧化物 | 助熔劑
碳酸鋇 | CO2 | 其他 | 50 | 44.01 | 揮發性氧化物 | 助熔劑
碳酸鎂 | MgO | RO | 50 | 40.3 | 鹼土氧化物 | 助熔劑
碳酸鎂 | CO2 | 其他 | 50 | 44.01 | 揮發性氧化物 | 助熔劑
碳酸鍶 | SrO | RO | 50 | 103.62 | 鹼土氧化物 | 助熔劑
碳酸鍶 | CO2 | 其他 | 50 | 44.01 | 揮發性氧化物 | 助熔劑
鋰輝石（葉長石） | Li2O | RO | 20 | 29.88 | 鹼金屬氧化物 | 助熔劑
鋰輝石（葉長石） | Al2O3 | R2O3 | 30 | 101.96 | 中間氧化物 | 黏稠劑
鋰輝石（葉長石） | SiO2 | RO2 | 50 | 60.08 | 酸性氧化物 | 玻璃質
霞石正長石 | Na2O | RO | 15 | 61.98 | 鹼金屬氧化物 | 助熔劑
霞石正長石 | K2O | RO | 10 | 94.2 | 鹼金屬氧化物 | 助熔劑
霞石正長石 | Al2O3 | R2O3 | 20 | 101.96 | 中間氧化物 | 黏稠劑
霞石正長石 | SiO2 | RO2 | 55 | 60.08 | 酸性氧化物 | 玻璃質
合成藁灰 | SiO₂ | RO₂ | 17.59 | 60.08 | 酸性氧化物 | 玻璃質
合成藁灰 | Al₂O₃ | R₂O₃ | 3.13 | 101.96 | 中間氧化物 | 黏稠劑
合成藁灰 | CaO | RO | 37.09 | 56.08 | 鹼土氧化物 | 助熔劑
合成藁灰 | MgO | RO | 2.25 | 40.3 | 鹼土氧化物 | 助熔劑
合成藁灰 | Fe₂O₃ | R₂O₃ | 0.31 | 159.69 | 變價氧化物 | 黃褐～紅褐～深棕
合成藁灰 | P₂O₅ | RO₂ | 0.81 | 141.94 | 酸性氧化物 | 助熔劑
合成藁灰 | K₂O | RO | 0.17 | 94.2 | 鹼金屬氧化物 | 助熔劑
合成藁灰 | Na₂O | RO | 0.06 | 61.98 | 鹼金屬氧化物 | 助熔劑
合成土灰 | SiO₂ | RO₂ | 17.35 | 60.08 | 酸性氧化物 | 玻璃質
合成土灰 | Al₂O₃ | R₂O₃ | 2.71 | 101.96 | 中間氧化物 | 黏稠劑
合成土灰 | CaO | RO | 35.93 | 56.08 | 鹼土氧化物 | 助熔劑
合成土灰 | MgO | RO | 6.06 | 40.3 | 鹼土氧化物 | 助熔劑
合成土灰 | Fe₂O₃ | R₂O₃ | 0.23 | 159.69 | 變價氧化物 | 黃褐～紅褐～深棕
合成土灰 | P₂O₅ | RO₂ | 2.65 | 141.94 | 酸性氧化物 | 助熔劑
合成土灰 | K₂O | RO | 0.15 | 94.2 | 鹼金屬氧化物 | 助熔劑
合成土灰 | Na₂O | RO | 0.02 | 61.98 | 鹼金屬氧化物 | 助熔劑